## Лист1
Группы моторных масел по назначению и эксплуатационным свойствам (ГОСТ 17479.1-85)
Группа масла по эксплуатационным свойствам |  | Рекомендуемая область применения
А |  | Нефорсированные бензиновые двигатели
Б | Б1 | Малофорсированные бензиновые двигатели,работающие в условиях,которые способствуют образованию высокотемпературных отложений и коррозии подшипников
| Б2 | Малофорсированные дизели
В | В1 | Среднефорсированные бензиновые двигатели,работающие в условиях,которые способствуют окислению масла и образованию отложений всех видов
| В2 | Среднефорсированные дизели,предьявляющие повышенные требования к антикоррозионным,противоизносным свойствам масел и способности предотвращать образование высокотемпературных отложений
Г | Г1 | Высокофорсированные бензиновые двигатели,работающие в тяжёлых эксплуатационных условиях,способствующих окислению масла,образованию отложений всех видов и коррозии
| Г2 | Высокофорсированные дизели без наддува или с умеренным наддувом,работающие в эксплуатационных условиях,способствующих образованию высокотемпературных отложений
Д | Д1 | Высокофорсированные бензиновые двигатели,работающие в эксплуатационных условиях,более тяжёлых,чем для масел группы Г1
| Д2 | Высокофорсированные дизели с наддувом,работающие в тяжёлых эксплуатационных условиях или когда применяемое топливо требует использования масел с высокой нейтрализующей способностью,антикоррозийными и противоизносными свойствами,малой склонностью к образованию всех видов отложений
Е | Е1 | Высокофорсированные бензиновые двигатели и дизели,работающие в эксплуатационных условиях более тяжёлых,чем для масел групп Д1 и Д 2.
| Е2 | Отличаются повышенной диспергирующей способностью,лучшими противоизносными свойствами
сводная таблица по обозначениям масел:
обозначение по ГОСТ 17479.1-85 с изм.№3 |  | Ранее принятое обозначение | обозначение по ГОСТ 17479.1-85 с изм.№3 | Ранее принятое обозначение
М-8-В |  | М-8В | М-8-Г2 | М-8Г2
М-43/6-В1 |  | М-43/6В(АС3п-6) | М-10-Г2 | М-10Г2
М-63/10-В |  | М-3/10В | М-10-Г2(к) | М-8Г2к
|  | (ДВ-АС3п-10В) | М-8-Г2(к) | М-8Г2к
М-16-А(т) |  | М-16ПЦ | М-8-Г2(у) | М-8Г2у
М-20-А |  | МС-20П | М-10-Г2(у) | М-10Г2у
М-8-Б |  | Мт-8П | М-14-Г2(цс) | М-14Г2ЦС
М-63/10Б2 |  | МТЗ-10П | М-14-Г2(к) | М-14Г2к
М-12-Б2 |  | М-12Б | М-14-Г2 | М-14Г2
М-14-Б2 |  | М-14Б | М-16-Г2(цс) | М-16Г2ЦС
М-16-Б2(т) |  | МТ-16П | М-20-Г2 | М-20Г2
М-8-В2 |  | М-8В2 | М-10-д2 | М-10Д
М-10-В2 |  | М-10В2 | М-16-Д2 | М-16Д
М-10-В2(с) |  | М-10В2С | М-10-Д2(м) | М-10ДМ
М-14-В2 |  | М-14В2 | М-8-Д2(м) | М-8ДМ
М-14-В2(3) |  | М-14В23 | М-10-Д2(цл20) | М-10ДЦЛ20
М-16-В2 |  | М-16ИХП-3(М16В2) | М-63/14-Д2(м) | М63/14ДМ
М20-В2 |  | М-20В2 | М-14-Д2(м) | М-14ДМ
М20-В2(ф) |  | М-20В2Ф | М-14-Д2(цл20) | М-14ДЦЛ20
М-10-Г2(цз) |  | М-10Г2ЦС | М-14-Д2(цл30) | М-14ДЦЛ30
Соответствие классов вязкости и групп моторных масел по ГОСТ 17479.1-85 и классификациям SAE И API:
Класс вязкости |  |  | Класс вязкости
по ГОСТ 17479.1-85 |  | по SAE | по ГОСТ 17479.1-85 | по SAE
3(3) |  | 5W | 24 |  | 60
4(3) |  | 10w | 33/8 | 5W-20
5(3) |  | 15w | 43/6 | 10W-20
6(3) |  | 20w | 43/8 | 10W-20
6 |  | 20 | 43/10 | 10W-30
8 |  | 20 | 53/10 | 15W-30
10 |  | 30 | 53/12 | 15W-30
12 |  | 30 | 63/10 | 20W-30
14 |  | 40 | 63/14 | 20W-40
16 |  | 40 | 63/16 | 20W-40
20 |  | 50
Группа масел |  |  | Группа масел
по ГОСТ 17479.1-85 |  | по API | по ГОСТ 17479.1-85 | по API
А |  | SB | Г2 | CC
Б |  | SC/CA | Д1 | SF
Б1 |  | SC | Д2 | CD
Б2 |  | CA | Е1 | SG
В |  | SD/CB | Е2 | CF-4
В1 |  | SD |  | SH*
В2 |  | CB |  | SJ*
Г |  | SE/CC |  | CG-4*
Г1 |  | SE
*Эти классы API не имеют аналогов в отечественной классификации
Таблица вязкости масел,при данных температурах:
Класс вязкости | Кинематическая вязкость,мм3/с,при температуре
| 1000С |  |  |  | -180C,не более
3(3) | >3.8 |  |  |  | 1250
4(3) | >4.1 |  |  |  | 2600
5(3) | >5.6 |  |  |  | 600
6(3) | >5.6 |  |  |  | 10400
6 | св. 5,6 до 70 включ. |  |  |  | )
8 | * 7,0 до 9,3 * |  |  |  | )
10 | * 9,3 до 11,5 * |  |  |  | )
12 | * 11,5 до 12,5 * |  |  |  | )
14 | * 12,5 до 14,5 * |  |  |  | )
16 | * 14,5 до 16,3 * |  |  |  | )
20 | * 16,3 до 21,9 * |  |  |  | )
24 | * 21,9 до 26,1 * |  |  |  | )
33/8 | * 7,0 до 9,3 * |  |  |  | 1250
43/6 | * 5,6 до 70 * |  |  |  | 2600
43/8 | * 7,0 до 9,3 * |  |  |  | 2600
43/10 | * 9,3 до 11,5 * |  |  |  | 2600
53/10 | * 9,3 до 11,5 * |  |  |  | 6000
53/12 | * 11,5 до 12,5 * |  |  |  | 6000
53/14 | * 12,5 до 14,5 * |  |  |  | 6000
63/10 | * 9,3 до 11,5 * |  |  |  | 10400
63/14 | * 12,5 до 14,5 * |  |  |  | 10400
63/16 | * 14,5 до 16,3 * |  |  |  | 10400